## Sheet1
2026年第四批公路水运工程质量检测机构资质审批技术评审专家意见
序号 | 检测机构名称 | 申请资质等级 | 申请类别 | 技术评审方式 | 技术评审报告 |  |  |  |  | 评审专家组意见 | 专家意见说明
[5 empty] | 人员配备情况 | 主要仪器设备情况 | 检测场所、环境条件情况 | 检测参数情况 | 质量保证体系情况
1 | 广州铁诚工程质量检测有限公司 | 公路工程乙级 | 资质审批 | 现场核查 | 满足 | 满足 | 满足 | 满足 | 满足 | 通过 | /
2 | 深圳市粤达科工程检测技术有限公司 | 公路工程乙级 | 资质审批 | 现场核查 | 满足 | 不满足 | 不满足 | 不满足 | 不满足 | 不通过 | 一、检测场所面积： 确认的试验检测用房面积为645㎡。 二、主要仪器设备： 集料（填料）的必选参数密度试验未配置必选设备恒温水槽。 三、样品管理： 缺少样品台账和样品流转记录，样品的标识不符合盲样管理要求。 四、检测依据的标准规范不正确且未进行任何说明的报告2份： 1.混凝土结构检测报告（编号GBG-JGJ-202508001P）所引用的规范《混凝土中钢筋检测技术标准》(JGJ/T 152-2008)已失效。 2.沥青路面车辙试验检测报告（编号：GBG-DLJ-202503001P）中试验结果的判断依据有误。 五、原始记录或报告中主要仪器设备及编号、试验条件、样品抽取或测点布设等关键信息不全，且导致试验结果无法复现、追溯的，或导致检测结论不准确的报告5份： 1.沥青聚合物改性沥青试验报告（编号GBG-LQJ-202511001P）对应的离析试验检测记录表缺少记录软化点升温速率的记录。 2.平板荷载试验报告（编号GBG-DJJ-202503005P）对应的原始记录未详细记录每级荷载施加后，按不同持荷时间测读承压板的沉降量，无法体现相对稳定标准；检测日期未填写各测点对应的具体检测日期，导致检测过程无法溯源。 3.路基路面平整度检测报告（三米直尺）（编号GBG-DLJ-202503001P）的判断依据与原始记录表的不一致，且报告中未填写设计规定值，合格结论无法确认。 4.地表沉降报告（编号GBG-DJJ-202503004P）对应的地表沉降观测记录表（水准观测法）中，每次观测未与基准点闭合，无法判断观测限差是否符合《建筑变形测量规范》（JGJ 8-2016）表4.2.3-2中数字水准仪观测限差要求；主要仪器设备名称及编号栏未填写水准尺的规格、型号等信息，导致仪器使用情况无法溯源。 5.混凝土结构检测报告（编号GBG-JGJ-202508001P）对应的外观质量检查（裂缝宽度）原始记录数据与报告正文不一致；钢筋位置及保护层厚度检测记录中，缺失钢筋保护层厚度测区布置图，无法溯源测区具体位置；碳化深度、回弹原始记录均无测点布置图，无法溯源测点具体位置。 六、未严格按相关标准规范要求的步骤进行检验检测且对试验结果产生影响的报告2份： 1.土工试验检测报告（编号GBG-TGJ-202503001P）对应的土界限含水率试验检测记录表(液塑限联合测定法)中，100g锥测定a点的锥入深度规范要求为20mm±0.2mm，试验记录表中存在单点检测结果为19.7mm的情况，该测点低于规范下限值，属于无效测点。 2.沥青聚合物改性沥青试验报告（编号GBG-LQJ-202511001P）中主要仪器设备沥青旋转薄膜烘箱使用有误。 七、原始记录和报告信息不一致的报告1份： 1.钢筋原材物理性能试验检测报告（编号GBG-GJJ-202503001P）中反向弯曲试验结果有2处结论“弯曲处无裂纹”，原始记录只记录了一次。 八、未能按照标准、规范和规程规定的方法完成考核参数的现场试验： 1.水的氯离子试验未按规范要求在试验前用标准液清洗滴定管。 2.路基路面的层间粘结试验使用的多功能强度检测仪（编号YDK-JM-009）配备拉头不适用，未能完成试验。